## Gummi
Aufnahmedatum | Stoff | CAS-Nummer | EG-Nummer | Funktion | Unbeabsichtigt enthalten? | Kommentar
2022-01-17 | 6,6'-Di-tert-butyl-2,2'-methylendi-p-kresol | 119-47-1 | 204-327-1 | Antioxidans, Lichtschutzmittel, Alterungsschutzmittel | nein
2022-01-17 | Tris(2-methoxyethoxy)vinylsilan | 1067-53-4 | 213-934-0 | Beschichtungsmittel, Vernetzungsmittel, Binde- und Kupplungsmittel, Oberflächenmodifizierer, Haftvermittler | nein
2021-07-08 | 1,4-Dioxan | 123-91-1 | 204-661-8 | Löse- und Extraktionsmittel, Nebenprodukt | nein
2021-07-08 | Mittelkettige Chlorparaffine (MCCP) (UVCB-Stoffe bestehend aus mehr als oder gleich 80 % linearen Chloralkanen mit Kohlenstoffkettenlängen im Bereich von C14 bis C17) | - | - | Flammschutzmittel, Additiv | nein
2021-07-08 | Phenol, Alkylierungsprodukte (hauptsächlich in para-Position) mit C12-reichen verzweigten Alkylketten aus der Oligomerisierung, die alle einzelnen Isomere und/oder Kombinationen davon umfasst (PDDP) | - | - | Zwischenprodukt, Monomer, Detergens, Dispergiermittel, Demulgator | nein
2021-01-19 | Dioctylzinndilaurat, Stannan-, Dioctylbis(coco-acyloxy)derivate und alle anderen Stannan-, Dioctylbis(fettacyloxy)derivate, wobei C12 die vorherrschende Kohlenstoffzahl der Fettacyloxyeinheit ist | Dioctylzinndilaurat: 3648-18-8, Stannan-, Dioctylbis(coco-acyloxy)derivate: 91648-39-4, Stannan-, Dioctylbis(fettacyloxy)derivate: - | Dioctylzinndilaurat: 222-883-3, Stannan-, Dioctylbis(coco-acyloxy)derivate: 293-901-5, Stannan-, Dioctylbis(fettacyloxy)derivate: - | Katalysator, Härter, Stabilisator, Bindemittel, Polymerisationsinitiator, Additiv | nein
2020-06-25 | 2-Methylimidazol | 693-98-1 | 211-765-7 | Katalysator, Polymerisationsvernetzungsbeschleuniger und -härter. | nein
2020-06-25 | Dibutylbis(pentan-2,4-dionato-O,O')zinn | 22673-19-4 | 245-152-0 | Katalysator, Additiv, Biozid | nein | Weitere Informationen zu Beschränkungen von Dibutylbis(pentan-2,4-dionato-O,O')zinn siehe Anhang XVII der REACH-Verordnung (Eintrag 20: Zinnorganische Verbindungen)
2019-07-16 | 4-tert-Butylphenol | 98-54-4 | 202-679-0 | Härter, Korrosionsinhibitor, Stabilisator, Antioxidans, Weichmacher, Lösemittel | nein
2019-07-16 | Tris(4-Nonylphenyl, verzweigt und linear) phosphit (TNPP) mit ≥ 0,1% Gew./Gew. 4-Nonylphenol, verzweigt und linear (4-NP) | - | - | Antioxidans, Stabilisator | nein
2019-01-15 | 1,7,7-Trimethyl-3-(phenylmethylen)bicyclo[2.2.1]heptan-2-on | 15087-24-8 | 239-139-9 | UV-Schutz | nein
2019-01-15 | Benzo[k]fluoranthen | 207-08-9 | 205-916-6 | Bindemittel | ja | BkFA wird nicht zugesetzt, sondern ist in Ausgangsstoffen enthalten, die natürlichen Ursprungs sind. Bei diesen Stoffen handelt es sich meist um Substanzen unbekannter oder variabler Zusammensetzung, komplexe Reaktionsprodukte oder biologische Materialien (UVCB-Stoffe).
2019-01-15 | Fluoranthen | 206-44-0 | 205-912-4 | Bindemittel | ja | Fluoranthen wird nicht zugesetzt, sondern ist in Ausgangsstoffen enthalten, die natürlichen Ursprungs sind. Bei diesen Stoffen handelt es sich meist um Substanzen unbekannter oder variabler Zusammensetzung, komplexe Reaktionsprodukte oder biologische Materialien (UVCB-Stoffe).
2019-01-15 | Phenanthren | 85-01-8 | 201-581-5 | Bindemittel | ja | Phenanthren wird nicht zugesetzt, sondern ist in Ausgangsstoffen enthalten, die natürlichen Ursprungs sind. Bei diesen Stoffen handelt es sich meist um Substanzen unbekannter oder variabler Zusammensetzung, komplexe Reaktionsprodukte oder biologische Materialien (UVCB-Stoffe).
2019-01-15 | Pyren | 129-00-0 | 204-927-3 | unklar | ja | Pyren wird nicht zugesetzt, sondern ist in Ausgangsstoffen enthalten, die natürlichen Ursprungs sind. Bei diesen Stoffen handelt es sich meist um Substanzen unbekannter oder variabler Zusammensetzung, komplexe Reaktionsprodukte oder biologische Materialien (UVCB-Stoffe).
2018-06-27 | Blei | 7439-92-1 | 231-100-4 | Pigment, Stabilisator | nein
2018-06-27 | Decamethylcyclopentasiloxan (D5) | 541-02-6 | 208-764-9 | Weichmacher, Lösemittel, Feuchthaltemittel, Prozesshilfsmittel, Schmierstoffe, Trennmittel, Antischaummittel | nein
2018-06-27 | Dicyclohexylphthalat (DCHP) | 84-61-7 | 201-545-9 | Weichmacher | nein
2018-06-27 | Dodecamethylcyclohexasiloxan (D6) | 540-97-6 | 208-762-8 | Weichmacher, Lösemittel, Feuchthaltemittel, Prozesshilfsmittel, Schmierstoffe, Trennmittel, Antischaummittel | nein
2018-06-27 | Ethylendiamin (EDA) | 107-15-3 | 203-468-6 | Lösungsmittel, Stabilisator | nein
2018-06-27 | Octamethylcyclotetrasiloxan (D4) | 556-67-2 | 209-136-7 | Weichmacher, Lösemittel, Feuchthaltemittel, Prozesshilfsmittel, Schmierstoffe, Trennmittel, Antischaummittel | nein
2018-01-15 | 1,6,7,8,9,14,15,16,17,17,18,18-Dodecachloropentacyclo[12.2.1.16,9.02,13.05,10]octadeca-7,15-dien (“Dechloran Plus”TM) [deckt alle individuellen anti- und syn-Isomere oder Kombinationen daraus ab] | - | - | Flammschutzmittel | unklar
2018-01-15 | 4,4’-isopropylidenediphenol (bisphenol A; BPA) | 80-05-7 | 201-245-8 | Flammschutzmittel, Korrosionsschutz, Hitzestabilisator, Antioxidant, Zwischenprodukt, Monomer | ja | Anhang XVII, Eintrag 66: Ab Januar 2020 in Wärmepapier beschränkt auf max. 0,02 %
2018-01-15 | Benz[a]anthracen | 56-55-3 | 200-280-6 | unklar | unklar | Benz[a]anthracen wird nicht zugesetzt, sondern ist in Ausgangsstoffen enthalten, die natürlichen Ursprungs sind. Bei diesen Stoffen handelt es sich meist um Substanzen unbekannter oder variabler Zusammensetzung, komplexe Reaktionsprodukte oder biologische Materialien (UVCB-Stoffe).
2018-01-15 | Chrysen | 218-01-9 | 205-923-4 | unklar | unklar | Chrysen wird nicht zugesetzt, sondern ist in Ausgangsstoffen enthalten, die natürlichen Ursprungs sind. Bei diesen Stoffen handelt es sich meist um Substanzen unbekannter oder variabler Zusammensetzung, komplexe Reaktionsprodukte oder biologische Materialien (UVCB-Stoffe).
2016-06-20 | Benzo[a]pyren | 50-32-8 | 200-028-5 | unklar | ja | Benzo[a]pyren wird nicht zugesetzt, sondern ist in Ausgangsstoffen enthalten, die natürlichen Ursprungs sind. Bei diesen Stoffen handelt es sich meist um Substanzen unbekannter oder variabler Zusammensetzung, komplexe Reaktionsprodukte oder biologische Materialien (UVCB-Stoffe).
2015-12-17 | 2-(2H-Benzotriazol-2-yl)-4-(tert-butyl)-6-(sec-butyl)phenol (UV-350) | 36437-37-3 | 253-037-1 | UV-Schutz | nein | Seltener verwendet als UV 327 und 328
2015-12-17 | 2,4-Di-tert-butyl-6-(5-chlorbenzotriazol-2-yl)phenol (UV-327) | 3864-99-1 | 223-383-8 | UV-Schutz | nein
2015-06-15 | 1,2-Benzoldicarbonsäure, Di-C6-10-alkylester; 1,2-Benzoldicarbonsäure, gemischte Decyl- und Hexyl- und Octyldiester mit ≥ 0.3% Dihexylphthalat (EG-Nr. 201-559-5) | 68515-51-5; 68648-93-1 | 271-094-0; 272-013-1 | Weichmacher | nein
2014-12-17 | 2-(2H-Benzotriazol-2-yl)-4,6-ditertpentylphenol (UV-328) | 25973-55-1 | 247-384-8 | UV-Stabilisator, UV-Absorptionsmittel, UV-Schutzmittel | nein
2014-12-17 | 2-Benzotriazol-2-yl-4,6-di-tert-butylphenol (UV-320) | 3846-71-7 | 223-346-6 | UV-Stabilisator, UV-Absorptionsmittel, UV-Schutzmittel | nein | Seltener verwendet, als UV 327 und 328
2013-12-16 | Cadmiumsulfid | 1306-23-6 | 215-147-8 | Pigment, Stabilisator, Halbleiter | nein | Weitere Informationen zu Beschränkungen von Cadmium und seinen Verbindungen siehe Anhang XVII der REACH-Verordnung
2013-12-16 | Imidazolidin-2-thion | 96-45-7 | 202-506-9 | Vulkanisierungsmittel, Reaktionsbeschleuniger | ja | Gehalt größer als 0,1% im Erzeugnis unklar
2013-06-20 | 4-Nonylphenol, verzweigt und linear, ethoxyliert; [Stoffe mit einer linearen und/oder verzweigten Alkylkette von 9 kovalent gebundenen C-Atomen in Position 4 zu Phenol, ethoxyliert inklusive UVCB- und wohldefinierten Stoffen, Polymere und Homologe, die be | - | - | Härter, Klebe- und Bindemittel, Reinigungs-, Wasch- und Desinfektionsmittel, Dispergiermittel zum Färben, Emulgator, Gleit- und Kühlmittel, Betonzuschlagstoff | ja | 0,1 % Grenze unklar, wahrscheinlich hauptsächlich Verunreinigung
2013-06-20 | Dipentylphthalat (DPP) | 131-18-0 | 205-017-9 | Weichmacher, Lösemittel, Stabilisator | In Nitrilzellulose oder Gummi (Lösemittel)
2012-12-19 | 4-Nonylphenol, verzweigt und linear; [Stoffe mit einer linearen und/oder verzweigten Alkylkette von 9 kovalent gebundenen C-Atomen in Position 4 zu Phenol, inklusive UVCB- und wohldefinierten Stoffen, individuellen Isomeren oder einer Kombination davon] | - | - | Emulgator | ja | 0,1 % Grenze unklar, wahrscheinlich hauptsächlich Verunreinigung
2012-12-19 | Azodicarbonamid (ADCA) | 123-77-3 | 204-650-8 | Blähmittel, Treibmittel, Alterungs- und Bleichmittel, Schäumungsmittel, Katalysator, Farbstoff. | nein
2012-12-19 | Bis(pentabromphenyl)ether (Dekabromdiphenylether; DecaBDE) | 1163-19-5 | 214-604-9 | Flammschutzmittel | nein | Hinweis: Seit 2. März 2019 ist DecaBDE generell beschränkt.
2012-12-19 | Bleimonoxid (Bleioxid) | 1317-36-8 | 215-267-0 | Gummischutz, Korrosionsinhibitor, Pigment, Vulkanisationsbeschleuniger | ja
2012-12-19 | Hexahydromethylphthalsäureanhydrid [1]; Hexahydro-4-methylphthalsaeureanhydrid [2]; Hexahydro-1-methylphthalsaeureanhydrid [3]; Hexahydro-3-methylphthalsaeureanhydrid [4]; [Die einzelnen Isomere [2], [3] und [4] (einschließlich ihrer cis- und trans- stereoisomeren Formen) and alle möglichen Kombinationen an Isomeren [1] sind durch diesen Eintrag abgedeckt] | 25550-51-0; 19438-60-9; 48122-14-1; 57110-29-9 | 247-094-1; 243-072-0; 256-356-4; 260-566-1 | Weichmacher
2012-12-19 | Kieselsäure, Bleisalz | 11120-22-2 | 234-363-3 | Stabilisator | nein
2012-12-19 | Orangemennige (Bleitetraoxid) | 1314-41-6 | 215-235-6 | Adsorptionsmittel, Pigment, Stabilisator | nein | Reg.-Dossier: Kristallglas und Keramik, Gummiprodukte, Kunststofferzeugnisse (Stabilisator)
2012-12-19 | Tribleidioxidphosphonat | 12141-20-7 | 235-252-2 | Stabilisator | nein
2012-06-18 | Formamid | 75-12-7 | 200-842-0 | Weichmacher, Vulkanisationsbeschleuniger, Lösungsmittel, Zwischenprodukt | nein
2012-06-18 | Dibortrioxid | 1303-86-2 | 215-125-8 | Biozid, Härter, Trübungsmittel, Sinter- und Flußmittel | nein
2011-12-19 | 2,2'-Dichlor-4,4'-methylendianilin (MOCA) | 101-14-4 | 202-918-9 | Härter, Zwischenprodukt, Quervernetzer | ja
2011-12-19 | 4-(1,1,3,3-Tetramethylbutyl)phenol | 140-66-9 | 205-426-2 | Zwischenprodukt | ja
2011-06-20 | 1,2-Benzoldicarbonsäure, Di-C6-8-verzweigte Alkylester, C7-reich (DIHP) | 71888-89-6 | 276-158-1 | Weichmacher | nein
2011-06-20 | 1-Methyl-2-pyrrolidon | 872-50-4 | 212-828-1 | Lösemittel, Netzmittel | Lösemittelreste
2010-06-18 | Borsäure | 10043-35-3; 11113-50-1 | 233-139-2; 234-343-4 | Flammschutzmittel | nein | Polyvinylalkohol
2010-01-13 | Bleichromatmolybdatsulfatrot; (C.I. Pigment Rot 104) | 12656-85-8 | 235-759-9 | Pigment | nein | 0,1 %-Grenze unklar
2010-01-13 | Bleisulfochromatgelb; (C.I. Pigment Gelb 34) | 1344-37-2 | 215-693-7 | Pigment, Hitzestabilisator | nein
2008-10-28 | Alkane, C10-13, Chlor (kurzkettige chlorierte Paraffine) (SCCP) | 85535-84-8 | 287-476-5 | Flammverzögerungsmittel, Weichmacher, Bindemittel, Oberflächenbehandlungsmittel | nein | POP-VO: In Erzeugnissen > 0,15 %; Art. 33 greift zwischen 0,1 und 0,15 %
2008-10-28 | Benzylbutylphthalat (BBP) | 85-68-7 | 201-622-7 | Weichmacher | nein | Anhang XVII Beschränkt in Kinderspielzeug und Artikeln zur Pflege von Kindern auf max. 0,1 %
2008-10-28 | Bis(2-ethylhexyl)phthalat (DEHP) | 117-81-7 | 204-211-0 | Weichmacher, Lösemittel | ja | Anhang XVII Beschränkt in Kinderspielzeug und Artikeln zur Pflege von Kindern auf max. 0,1 %
2008-10-28 | Dibutylphthalat (DBP) | 84-74-2 | 201-557-4 | Weichmacher, Geliermittel | nein | Einsatz meistens in Kombination mit anderen Phthalaten In Kinderspielzeugen beschränkt

## Untergruppen
Materialuntergruppe | Stoffe (teilweise Kurznamen) | CAS-Nummern
Styrol-Butadien-Gummi | UV-327 | 3864-99-1
Butadien-Gummi
Ethylen-Propylen-Gummi
Isopren-Gummi
Butyl-Gummi
Chloropren-Gummi | DBP, Imidazolidin-2-thion | 84-74-2, 96-45-7
Chlorosulfonat-Polyethylen-Gummi
Fluoropolymer-Gummi
Nitril-Gummi | BBP; DBP | 85-68-7; 84-74-2
Silikon
Urethan-Gummi
Natürliches Gummi | 1,2-Benzoldicarbonsäure, Di-C6-8-verzweigte Alkylester, C7-reich (DIHP)
Synthetischer Kautschuk | Orangemennige (Bleitetraoxid); 4-tert-Butylphenol; Tris(2-methoxyethoxy)vinylsilan | 1314-41-6; 98-54-4; 1067-53-4